## 测试实验
实验题目 | UV、热固化、EB涂层全项目
实验人 | 实验员 | 日期 | 2026-10-24T00:00:00.000Z | 环境温度（℃） | 25 | 相对湿度（%） | 55%
关联项目 | 不同固化体系的完整记录展示
项目编号 | SIM-PRJ-202610-001
实验背景 | UV、热固化、EB三种体系，各展示无蜡/加蜡两组。用于查看完整字段、单位和文字结果的填写效果。
实验目的 | 全部已有测试项目均填写结果；不同体系的结果仅作填写示例，不据此作跨体系性能归因。
实验条件 | 样品/方案编号 | SIM-T-001 | SIM-T-002 | SIM-T-003 | SIM-T-004 | SIM-T-005 | SIM-T-006
| 实验素材 基材 / 厚度（mm/μm） | 按项目分别制样：PET 100 μm、玻璃及各附着力底材；力学用自由膜 | 按项目分别制样：PET 100 μm、玻璃及各附着力底材；力学用自由膜 | 按项目分别制样：PET 100 μm、玻璃及各附着力底材；力学用自由膜 | 按项目分别制样：PET 100 μm、玻璃及各附着力底材；力学用自由膜 | 按项目分别制样：PET 100 μm、玻璃及各附着力底材；力学用自由膜 | 按项目分别制样：PET 100 μm、玻璃及各附着力底材；力学用自由膜
| 施工工艺 / 规格 | 线棒涂布 湿膜约30 μm | 线棒涂布 湿膜约30 μm | 线棒涂布 湿膜约30 μm | 线棒涂布 湿膜约30 μm | 线棒涂布 湿膜约30 μm | 线棒涂布 湿膜约30 μm
| 固化方式 | UV光固化 | UV光固化 | 热固化 | 热固化 | EB电子束固化 | EB电子束固化
| 固化设备 / 光源 | 汞灯（UVA） | 汞灯（UVA） | 鼓风烘箱 | 鼓风烘箱 | 电子束设备 | 电子束设备
| 固化温度（℃） | 35℃（表面） | 35℃（表面） | 60℃（炉温） | 60℃（炉温） | 30℃（表面） | 30℃（表面）
| 固化时间（s/min/h） | 5 s | 5 s | 2 h | 2 h | 0.5 s（过束） | 0.5 s（过束）
| 光源波长 / 波段（nm） | UVA 320—390 nm | UVA 320—390 nm | / | / | / | /
| 光强（mW/cm²） | 160 | 160 | / | / | / | /
| 光能量（mJ/cm²） | 800 | 800 | / | / | / | /
| 电子束能量（keV/MeV） | / | / | / | / | 150 keV | 150 keV
| 电子束剂量（kGy） | / | / | / | / | 30 | 30
树脂物性 | 原料 / 树脂样品编号 | SIM-WPUA-001 | SIM-WPUA-001 | SIM-SYN-003 | SIM-SYN-003 | SIM-WPUA-001 | SIM-WPUA-001
| 组成说明 | 水性PUA基料 UV体系 | 水性PUA基料 UV体系 | 羟基丙烯酸乳液 热固化体系 | 羟基丙烯酸乳液 热固化体系 | 水性PUA基料 EB体系 | 水性PUA基料 EB体系
| 外观 | 微黄均匀液体 | 微黄均匀液体 | 乳白均匀乳液 | 乳白均匀乳液 | 微黄均匀液体 | 微黄均匀液体
| 固含（%） | 60% | 60% | 54.2% | 54.2% | 60% | 60%
| 烘烤表干性 | UV后表干，不黏手 | UV后表干，不黏手 | 60℃ / 2 h 表干，不黏手 | 60℃ / 2 h 表干，不黏手 | EB后表干，不黏手 | EB后表干，不黏手
| 黏度 cP（mPa·s）/ KU / s | 480 cP 旋转法，25℃ 2#，60 rpm | 480 cP 旋转法，25℃ 2#，60 rpm | 260 cP 旋转法，25℃ 2#，60 rpm | 260 cP 旋转法，25℃ 2#，60 rpm | 480 cP 旋转法，25℃ 2#，60 rpm | 480 cP 旋转法，25℃ 2#，60 rpm
| 含水率（%） | 39.9% | 39.9% | 45.8% | 45.8% | 39.9% | 39.9%
| 液相色谱：相对分子质量 | Mn=4200 Mw=7800 Mz=11500 PDI=1.86 | Mn=4200 Mw=7800 Mz=11500 PDI=1.86 | Mn=18000 Mw=42000 Mz=70000 PDI=2.33 | Mn=18000 Mw=42000 Mz=70000 PDI=2.33 | Mn=4200 Mw=7800 Mz=11500 PDI=1.86 | Mn=4200 Mw=7800 Mz=11500 PDI=1.86
| 红外光谱：重合度 | 与基准谱比对 相似度96.2% | 与基准谱比对 相似度96.2% | 与基准谱比对 相似度95.8% | 与基准谱比对 相似度95.8% | 与基准谱比对 相似度96.2% | 与基准谱比对 相似度96.2%
| 气相色谱：纯度（%） | 原料单体：99.2% | 原料单体：99.2% | 原料单体：99.4% | 原料单体：99.4% | 原料单体：99.2% | 原料单体：99.2%
| 紫外光谱：吸收峰 波长（nm） | 280 nm 稀释液 | 280 nm 稀释液 | 205 nm 稀释液 | 205 nm 稀释液 | 280 nm 稀释液 | 280 nm 稀释液
| 折光率 | nD20=1.358 透明相 | nD20=1.358 透明相 | nD20=1.346 透明相 | nD20=1.346 透明相 | nD20=1.358 透明相 | nD20=1.358 透明相
| 密度（原称比重，g/mL） | 1.08 | 1.08 | 1.04 | 1.04 | 1.08 | 1.08
| 细度（μm） | <10 μm 无明显颗粒 | <10 μm 无明显颗粒 | <10 μm 无明显颗粒 | <10 μm 无明显颗粒 | <10 μm 无明显颗粒 | <10 μm 无明显颗粒
| 粒径（nm/μm） D10 / D50 / D90 / 平均 | D10:25 nm D50:55 nm D90:105 nm 平均:62 nm | D10:25 nm D50:55 nm D90:105 nm 平均:62 nm | D10:42 nm D50:96 nm D90:180 nm 平均:105 nm | D10:42 nm D50:96 nm D90:180 nm 平均:105 nm | D10:25 nm D50:55 nm D90:105 nm 平均:62 nm | D10:25 nm D50:55 nm D90:105 nm 平均:62 nm
| pH | 7.6 | 7.6 | 8.2 | 8.2 | 7.6 | 7.6
| 表面张力（mN/m） | 36.8 | 36.8 | 39.2 | 39.2 | 36.8 | 36.8
| 酸值（mg KOH/g） | AV=4.2 | AV=4.2 | AV=22.5 按干树脂 | AV=22.5 按干树脂 | AV=4.2 | AV=4.2
| 羟值（mg KOH/g） | OH=25.0 | OH=25.0 | OH=46.6 按干树脂 | OH=46.6 按干树脂 | OH=25.0 | OH=25.0
| NCO含量（%） | <0.02% | <0.02% | <0.02% | <0.02% | <0.02% | <0.02%
| 电导率（μS/cm） | 850 | 850 | 1250 | 1250 | 850 | 850
| 闪点（℃） | >100℃ 闭口法 | >100℃ 闭口法 | >100℃ 闭口法 | >100℃ 闭口法 | >100℃ 闭口法 | >100℃ 闭口法
| 低温结晶性 | 4℃，3天 未结晶 | 4℃，3天 未结晶 | 4℃，3天 未结晶 | 4℃，3天 未结晶 | 4℃，3天 未结晶 | 4℃，3天 未结晶
| 高温稳定性 | 50℃，3天 未见分层 | 50℃，3天 未见分层 | 50℃，3天 未见分层 | 50℃，3天 未见分层 | 50℃，3天 未见分层 | 50℃，3天 未见分层
| 室温分层性 | 25℃，3天 未见分层 | 25℃，3天 未见分层 | 25℃，3天 未见分层 | 25℃，3天 未见分层 | 25℃，3天 未见分层 | 25℃，3天 未见分层
| 相溶性 | 与交联剂混合后乳白均匀，无析出 | 与交联剂混合后乳白均匀，无析出 | 与交联剂混合后乳白均匀，无析出 | 与交联剂混合后乳白均匀，无析出 | 与交联剂混合后乳白均匀，无析出 | 与交联剂混合后乳白均匀，无析出
| 溶解性 | 可用去离子水稀释 | 可用去离子水稀释 | 可用去离子水稀释 | 可用去离子水稀释 | 可用去离子水稀释 | 可用去离子水稀释
| 氟含量（%） | <0.01% | <0.01% | <0.01% | <0.01% | <0.01% | <0.01%
| 胺当量（g/eq） | 配套原料 SIM-AMN-001 110 g/eq | 配套原料 SIM-AMN-001 110 g/eq | 配套原料 SIM-AMN-001 110 g/eq | 配套原料 SIM-AMN-001 110 g/eq | 配套原料 SIM-AMN-001 110 g/eq | 配套原料 SIM-AMN-001 110 g/eq
实验方案 | 具体方案 | UV / 蜡0 g | UV / 蜡0.5 g | 热固化 / 蜡0 g | 热固化 / 蜡0.5 g | EB / 蜡0 g | EB / 蜡0.5 g
| 实验设计变量 | 各配方100 g；用水补足。各体系内比较助剂加量。 | 各配方100 g；用水补足。各体系内比较助剂加量。 | 各配方100 g；用水补足。各体系内比较助剂加量。 | 各配方100 g；用水补足。各体系内比较助剂加量。 | 各配方100 g；用水补足。各体系内比较助剂加量。 | 各配方100 g；用水补足。各体系内比较助剂加量。
实验配方 | 实验编号 | SIM-T-001 | SIM-T-002 | SIM-T-003 | SIM-T-004 | SIM-T-005 | SIM-T-006
| SIM-SYN-003 | / | / | 65g | 65 | / | /
| SIM-WPUA-001 | 75g | 75 | / | / | 75 g | 75
| SIM-XLC-001 | / | / | 10 | 10 | / | /
| SIM-PI-001 | 2g | 2 | / | / | / | /
| SIM-DIW-001 | 22.5 | 22g | 24.5 | 24 | 24.5 | 24
| SIM-WAX-001 | / | 0.5 | / | 0.5 | / | 0.5
| SIM-LVL-001 | 0.3 | 0.3 | 0.3 | 0.3 | 0.3 | 0.3
| SIM-DFM-001 | 0.2 | 0.2 | 0.2 | 0.2 | 0.2 | 0.2
| 用量合计（g） | 100 | 100 | 100 | 100 | 100 | 100
涂料物性 | 涂料外观 | 均匀液体 无明显浮泡 | 均匀液体 无明显浮泡 | 乳白均匀 无明显浮泡 | 乳白均匀 无明显浮泡 | 均匀液体 无明显浮泡 | 均匀液体 无明显浮泡
| 涂料固含（%） | 47.5% | 47.7% | 42.8% | 43% | 45.5% | 45.7%
| 涂料黏度 cP（mPa·s）/ KU / s | 18.2 s/F4 涂4杯，25℃ | 18.6 s/F4 涂4杯，25℃ | 18.1 s/F4 涂4杯，25℃ | 18.5 s/F4 涂4杯，25℃ | 17.8 s/F4 涂4杯，25℃ | 18.2 s/F4 涂4杯，25℃
涂层性能 | 固化性 | 表干，不黏手 | 表干，不黏手 | 表干，不黏手 | 表干，不黏手 | 表干，不黏手 | 表干，不黏手
| 板面外观 | 流平好 无缩孔 无可见颗粒 | 流平好 无缩孔 无可见颗粒 | 流平好 无缩孔 无可见颗粒 | 流平好 无缩孔 无可见颗粒 | 轻微发哑 无缩孔 无可见颗粒 | 轻微发哑 个别缩孔 无可见颗粒
| 膜厚（μm） | 14—15 μm | 14—15 μm | 12—13 μm | 12—14 μm | 13—14 μm | 13—14 μm
| 20°角光泽（GU） | 84.2 | 83.9 | 82.5 | 82.2 | 78.1 | 77.8
| 60°角光泽（GU） | 96.1 | 95.8 | 94.2 | 94 | 90.3 | 90
| 85°角光泽（GU） | 100.4 | 100.1 | 99.5 | 99.2 | 96.2 | 95.9
| 雾度（%） | 0.5% | 0.6% | 0.8% | 0.9% | 0.6% | 0.7%
| 透光率（%） | 91.2% | 90.8% | 90.2% | 89.8% | 91.4% | 91%
| 硬度：1kg | H | H | HB | HB | 2H | 2H
| 硬度：700g | 2H | 2H | H | H | 2H | 2H
| 硬度：500g | 2H | 2H | H | H | 3H | 3H
| 附着力：ABS/PC | 4B | 4B | 4B | 4B | 5B | 5B
| 附着力：ABS | 4B | 4B | 4B | 4B | 5B | 5B
| 附着力：PC | 4B | 4B | 4B | 4B | 5B | 5B
| 附着力：PET | 4B | 4B | 4B | 4B | 5B | 5B
| 附着力：PMMA | 4B | 4B | 4B | 4B | 5B | 5B
| 附着力：玻璃 | 5B | 5B | 5B | 5B | 5B | 5B
| 附着力：马口铁 | 5B | 5B | 5B | 5B | 5B | 5B
| 附着力：铝片 | 5B | 5B | 5B | 5B | 5B | 5B
| 附着力：不锈钢 | 4B | 4B | 4B | 4B | 5B | 5B
| 附着力：PP | 0 | B | B | 2B | B | 2B
| 附着力：尼龙 | 3B | 3B | 3B | 3B | 4B | 4B
| 附着力：TPU | 4B | 4B | 4B | 4B | 5B | 5B
| 附着力：PVC | 4B | 4B | 4B | 4B | 5B | 5B
| 水煮后附着力：PC | 3B | 3B | 3B | 3B | 4B | 4B
| 水煮后附着力：PET | 3B | 3B | 3B | 3B | 4B | 4B
| 水煮后附着力：PMMA | 3B | 3B | 3B | 3B | 4B | 4B
| 色差：ΔE | 0.28 | 0.3 | 0.32 | 0.31 | 0.45 | 0.48
| 色度：b* | 0.6 | 0.6 | 0.7 | 0.7 | 0.9 | 0.9
| 明度：L* | 91.2 | 91.1 | 91 | 91.1 | 90.8 | 90.7
| 钢丝绒耐磨（次） 300 g；1 cm×1 cm | 500 | 520 | 650 | 670 | 800 | 810
| 钢丝绒耐磨（次） 500 g；1 cm×1 cm | 220 | 230 | 320 | 330 | 420 | 430
| 钢丝绒耐磨（次） 1 kg；1 cm×1 cm | 80次 | 85次 | 120次 | 125次 | 180次 | 175次
| 钢丝绒耐磨（次） 300 g；2 cm×2 cm | 900 | 950 | 800 | 850 | 1000 | 1050
| 钢丝绒耐磨（次） 500 g；2 cm×2 cm | 450 | 500 | 400 | 450 | 600 | 650
| 钢丝绒耐磨（次） 1 kg；2 cm×2 cm | 180 | 220 | 160 | 200 | 260 | 300
| RCA耐磨（次） | 140 | 145 | 190 | 195 | 220 | 225
| Taber耐磨：雾度/变化 （% / 百分点） | 100次后雾度升高 8—9个百分点 | 100次后雾度升高 7—8个百分点 | 100次后雾度升高 10—11个百分点 | 100次后雾度升高 9—10个百分点 | 100次后雾度升高 6—7个百分点 | 100次后雾度升高 5—6个百分点
| Taber耐磨后透光率（%） | 87.2% | 87.5% | 86% | 86.5% | 88.5% | 88.9%
| 橡皮擦耐磨（次） CS-10，500 g | 500次，浅痕 | 500次，浅痕 | 500次，微痕 | 500次，微痕 | 500次，无明显痕 | 500次，无明显痕
| 水接触角（°） | 79.5 | 80.1 | 94 | 94.6 | 102 | 101.7
| 正十六烷接触角（°） | 18 | 18.4 | 22 | 22.3 | 26 | 25.7
| 二碘甲烷接触角（°） | 34 | 34.4 | 39 | 39.5 | 44 | 43.6
| 水煮后板面 | 少量水斑 24 h后减轻 | 少量水斑 24 h后减轻 | 无明显水斑 无发白 | 无明显水斑 无发白 | 轻微水斑 无发白 | 轻微水斑 无发白
| 水煮后：水接触角（°） | 73 | 73.6 | 89 | 89.5 | 95 | 94.8
| 水煮后：正十六烷接触角（°） | 15 | 15.2 | 19 | 19.4 | 23 | 22.8
| 水煮后：二碘甲烷接触角（°） | 30 | 30.5 | 35 | 35.6 | 40 | 39.6
| 蓝色记号笔 | 不收缩 浅痕 | 不收缩 浅痕 | 部分收缩 微痕 | 部分收缩 微痕 | 线珠状 微痕 | 线珠状 微痕
| 黑色记号笔 | 不收缩 浅痕 | 不收缩 浅痕 | 部分收缩 微痕 | 部分收缩 微痕 | 线珠状 微痕 | 线珠状 微痕
| 双杰笔 | 不收缩 浅痕 | 不收缩 浅痕 | 部分收缩 微痕 | 部分收缩 微痕 | 线珠状 微痕 | 线珠状 微痕
| 荧光笔 | 不收缩 浅痕 | 不收缩 浅痕 | 部分收缩 微痕 | 部分收缩 微痕 | 线珠状 微痕 | 线珠状 微痕
| 达因笔（笔号 / 收缩表现） | 38号不收缩 40号收缩 | 38号不收缩 40号收缩 | 32号不收缩 34号收缩 | 32号不收缩 34号收缩 | 28号不收缩 30号收缩 | 28号不收缩 30号收缩
| 弯曲韧性 轴径（mm）/ 裂纹等结果 | Φ20通过 Φ15：3条裂纹 | Φ20通过 Φ15：2条裂纹 | Φ20通过 Φ15：1条裂纹 | Φ20通过 Φ15：1条裂纹 | Φ15通过 Φ10：2条裂纹 | Φ15通过 Φ10：2条裂纹
| 翘曲度（cm） | 反翘0.20 cm | 反翘0.21 cm | 反翘0.15 cm | 反翘0.16 cm | 反翘0.10 cm | 反翘0.11 cm
| 耐酸雨 | 不发白 | 不发白 | 不发白 | 不发白 | 不发白 | 不发白
| 耐溶剂 | 轻微发白 | 轻微发白 | 不发白 | 不发白 | 不发白 | 不发白
| 耐芥末酱（现象 / ΔE） | 轻微发黄 ΔE=1.8 | 轻微发黄 ΔE=1.9 | 不明显发黄 ΔE=1.1 | 不明显发黄 ΔE=1.2 | 不明显发黄 ΔE=1.0 | 不明显发黄 ΔE=1.1
| 耐防晒霜（现象 / ΔE） | 轻微发白 | 轻微发白 | 不发白 | 不发白 | 不发白 | 不发白
| 耐老化：ΔE | 0.8 | 0.9 | 0.7 | 0.8 | 0.8 | 0.8
| QUV后：ΔE | 1.2 | 1.3 | 1 | 1.1 | 1.1 | 1.2
| 电阻（Ω） | 52000000000 | 50000000000 | 60000000000 | 58000000000 | 62000000000 | 60000000000
| 拉伸强度（MPa） | 4.5 | 4.6 | 4.4 | 4.5 | 4.2 | 4.1
| 伸长率（%） | 62% | 61% | 65% | 64% | 68% | 67%
| 剥离力（N） | 0.31 | 0.32 | 0.35 | 0.36 | 0.38 | 0.39
| 涂层伸长率（%） | 75% | 74% | 80% | 79% | 83% | 82%
| 修复时间（s） | >600 s，未恢复 | >600 s，未恢复 | 180 | 190 | 90 | 95
| 静摩擦系数 | 0.38 | 0.37 | 0.28 | 0.29 | 0.22 | 0.23
| 动摩擦系数 | 0.31 | 0.3 | 0.23 | 0.24 | 0.18 | 0.19
| 抗刮伤：指甲刮 | 浅痕 | 浅痕 | 微痕 | 微痕 | 微痕 | 微痕
| 抗刮伤：铜刷 | 深痕 | 深痕 | 浅痕 | 浅痕 | 微痕 | 微痕
实验结论 | 全项目模拟填写示例：分别记录UV、热固化、EB三种体系及各自的0g/0.5g助剂对照。 各测试项均提供模拟结果；这些数值仅用于检查模板呈现，不作为真实实验结论。
备注 | 全部数据、物料及SIM-*编码均为模拟，仅供填写展示。热固化两组取SIM-SYN-003共130g（模拟出料993g）。 按项目分别制备透明试片、自由膜及各附着力底材。GC纯度测原料单体；折光率测制样透明相；胺当量测配套原料SIM-AMN-001。 条件：水煮85℃/2h；耐老化50℃/72h；QUV 48h；修复为80℃热处理下铜刷痕迹的目测恢复时间（s）。不适用固化条件填“/”。